## Лист1
Общество с ограниченной ответственностью «БТК Текстиль» (ООО «БТК Текстиль») Испытательная лаборатория "Текстиль" Юридический адрес: 346527, Ростовская область, г. Шахты, ул. Ворошилова, дом № 2 Место осуществления деятельности: 346527, Ростовская область, г. Шахты, ул. Ворошилова, дом № 2 Телефон: 8 (8636) 269688 доб. 6184, e-mail: fizlab@btk-textile.ru
Заявка на проведение лабораторных испытаний №
(указывается лабораторией)
Протокол лабораторных испытаний №
(указывается лабораторией)
Акт отбора проб №
(указывается лабораторией)
Акт приема проб №
(указывается лабораторией)
Акт выполненных работ №
(указывается лабораторией)
(Наименование организации Заказчика)
(Юридический адрес Заказчика)
(Фактический адрес места осуществления деятельности Заказчика)
(ФИО, должность Заказчика) |  |  | (Телефон Заказчика)
Дата составления заявки:
Наименование объекта испытаний:
Сырьевой состав объекта испытаний:
Цвет объекта испытаний:
Программа испытаний
№ | Показатель | Методика испытания | Единица измерения | Норма (заполняется Заказчиком при наличии) | Примечание
| Переплетение | Визуально | -
| Ширина (полная/полезная) | ГОСТ 3811-72 (ИСО 3932-76, ИСО 3933-76, ИСО 3801-77) п. 4.5 | см
| Линейные размеры изделия (ширина полная/полезная) | ГОСТ 8846-87 (СТ СЭВ 4226-83) п. 2 | см
| Поверхностная плотность | ГОСТ 3811-72 (ИСО 3932-76, ИСО 3933-76, ИСО 3801-77) п. 4.7 | г/м2
| Поверхностная плотность | ГОСТ 3811-72 (ИСО 3932-76, ИСО 3933-76, ИСО 3801-77) Приложение 5 Метод 5 | г/м2
| Фактическая поверхностная плотность | ГОСТ 8845-87 п. 4 | г/м2
| Поверхностная плотность при нормированной влажности | ГОСТ 8845-87 п. 5.2 | г/м²
| Масса при нормированной влажности | ГОСТ 8845-87 п. 5.3 | г
| Толщина | ГОСТ 12023-2003 (ИСО 5084:1996) | мм
| Линейная плотность | ГОСТ 6611.1-73 (ИСО 2060-72) | текс
| Плотность нитей на 10 см | ГОСТ 3812-72 | шт.
| Число петельных рядов и петельных столбиков полотен | ГОСТ 8846-87 (СТ СЭВ 4226-83) п. 4 | шт.
| Число петельных рядов и петельных столбиков изделий | ГОСТ 8846-87 (СТ СЭВ 4226-83) п. 5 | шт.
| Длина нитей в петле полотен и изделий | ГОСТ 8846-87 (СТ СЭВ 4226-83) п. 6 | мм
| Прочность на разрыв и удлинение методом полосы (Разрывная нагрузка, удлинение при разрыве) | ГОСТ 3813-72 (ИСО 5081-77, ИСО 5082-82) Приложение 5 | H, %
| Прочность на разрыв посредством захвата (Разрывная нагрузка "грэб" метод) | ГОСТ 3813-72 (ИСО 5081-77, ИСО 5082-82) Приложение 6 | H
| Максимальное усилие и относительное удлинение при максимальном усилии методом полосы (Разрывная нагрузка, относительное удлинение при разрыве) | ГОСТ ISO 13934-1-2021 | H, %
| Максимальное усилие методом захвата (Разрывная нагрузка, метод захвата) | ГОСТ Р ИСО 13934-2-2017 | H
| Разрывная нагрузка и удлинение при разрыве | ГОСТ ISO 1421-2021 Метод 1 Метод испытания полоской | H, %
| Разрывная нагрузка, разрывное удлинение | ГОСТ 8847-85 п. 2 | H, мм
| Растяжимость петельных рядов (при нагрузке 6 Н) | ГОСТ 8847-85 п. 4 | %
| Раздирающая нагрузка | ГОСТ 3813-72 (ИСО 5081-77, ИСО 5082-82) п. 3 | Н
| Усилие раздира испытуемых образцов в форме крыльев. Метод однократного раздирания | ГОСТ Р ИСО 13937-3-2012 | Н
| Усилие раздира для испытуемых проб в форме брюк. Метод однократного раздира (Раздирающая нагрузка) | ГОСТ ISO 13937-2-2022 | Н
| Сопротивление раздиру с постоянной скоростью (Раздир язычковой испытуемой пробы) | ГОСТ ISO 4674-1-2021 Метод А. | Н
| Сопротивление раздиру с постоянной скоростью (Раздир испытуемой пробы в форме брюк) | ГОСТ ISO 4674-1-2021 Метод В. | Н
| Прочность и растяжение при продавливании | ISO 13938-2:2019 Пневматический метод | кПа, мм
| Прочность и растяжение при продавливании | ГОСТ ISO 13938-2-2021 Пневматический метод | кПа, мм
| Сопротивление раздвижке нитей в шве текстильных изделий | ГОСТ Р ИСО 13936-1-2012 Метод открытия фиксированного шва | H
| Стойкость текстильных материалов к истиранию по методу Мартиндейла. Определение момента разрушения | ГОСТ ISO 12947-2-2021 | цикл |  | номинальное давление 12 кПа __ номинальное давление 9 кПа __
| Стойкость к истиранию по плоскости | ГОСТ 18976-73 | цикл
| Вероятность появления ворсистости, сваливания и пиллинга на поверхности материала (Пиллинг) | ISO 12945-1:2020 Второе издание 2020-10 Часть 1. Метод с применением камеры для испытания волокна на скатывание в узелки | балл |  | количество циклов: _________________
| Стойкость текстильных полотен к образованию ворсистости и пиллингу (Пиллинг) | ГОСТ Р ИСО 12945-2-2012 Часть 2. Модифицированный метод Мартиндейла | балл |  | количество циклов: _________________ | отменяется с 01.07.2025 в связи с введением в действие на территории Российской Федерации ГОСТ ISO 12945-2-2022
| Вероятность появления ворсистости, сваливания и пиллинга на поверхности материала (Пиллинг) | ISO 12945-3:2020 Второе издание 2020-10 Часть 3. Метод произвольного опрокидывания приборе для испытания на пиллинг | балл |  | время испытания: _________________
| Оценка пиллинга, ворсистости или свалачивания методом визуального анализа | ГОСТ ISO 12945-4-2022 Часть 4. Метод визуальной оценки ворсистости, сваливания и пиллинга | балл |  | количество циклов: _________________ | дата введения 01.07.2025
| Определение изменения размеров после стирки и сушки | ГОСТ ISO 5077-2022, ГОСТ ISO 6330-2011, ГОСТ ISO 3759-2013 | % |  | режим обработки: ________________ | ГОСТ ISO 6330-2023 вводится в действие на территории Российской Федерации с 01.01.2026 с правом досрочного применения взамен ГОСТ ISO 6330-2011
| Определение изменения размеров после стирки и сушки | ГОСТ ISO 5077-2022, ГОСТ Р ИСО 6330-2014, ГОСТ ISO 3759-2013 | % |  | режим обработки: ________________
| Миграция волокон утеплителя | ГОСТ 12.4.303-2016 п. 6.16 | шт.
| Гигроскопичность | ГОСТ 3816-81 (ИСО 811-81) п. 3 | %
| Влажность | ГОСТ 3816-81 (ИСО 811-81) п. 2 | %
| Влажность | ГОСТ 8845-87 п. 2 | %
| Воздухопроницаемость | ГОСТ ISO 9237-2013 | мм/с |  | (ø=20 см², p=50Па)___ (ø=20 см², p=100Па)___ (ø=20 см², p=200Па)___ (ø=20 см², p=500Па)___
| Воздухопроницаемость | ГОСТ 12088-77 | дм³/м²·с |  | (ø=10 см², p=49Па)___ (ø=20 см², p=49Па)___ (ø=50 см², p=49Па)___ (ø=100 см², p=49Па)___
| Водоотталкивание (Спрей-тест) в исходном виде | ГОСТ 30292-96 (ИСО 4920-81) п. 7.10 | усл. ед |  |  | Оценивается также изнаночная сторона образца. ГОСТ 30292-96 применяется для целей технического регламента, для подтверждения ТР ТС 019/2011. Взамен с 01.06.2025 вводится в действие ГОСТ ISO 4920-2021
| Водоотталкивание (Спрей тест) после 5 стирок | ГОСТ 30292-96 (ИСО 4920-81), ГОСТ ISO 6330-2011 | усл. ед |  | режим обработки: ________________ | Оценивается также изнаночная сторона образца. ГОСТ 30292-96 применяется для целей технического регламента, для подтверждения ТР ТС 019/2011. Взамен с 01.06.2025 вводится в действие ГОСТ ISO 4920-2021
| Устойчивость к поверхностному смачиванию (Спрей-тест) в исходном виде | ГОСТ ISO 4920-2021 Метод испытания разбрызгиванием | балл___ усл. ед.___ |  |  | ГОСТ ISO 4920-2021 введен в действие с 01.06.2025г.
| Устойчивость к поверхностному смачиванию (Спрей-тест) после 5 стирок | ГОСТ ISO 4920-2021, ГОСТ ISO 6330-2011 Метод испытания разбрызгиванием | балл___ усл. ед.___ |  | режим обработки: ________________ | ГОСТ ISO 4920-2021 введен в действие с 01.06.2025г.
| Водоотталкивающие свойства способом дождевания | ГОСТ ISO 9865-2014 Метод Бундесманна | степень
| Водоотталкивающие свойства способом дождевания | ISO 9865:1991 Метод Бундесманна | степень
| Сопротивление тканей на проникновение воды путем создания гидростатического давления (Водоупорность в исходном виде) | ГОСТ 3816-81 (ИСО 811-81) Приложение 3. | см.вод.ст. (мм.вод.ст.) |  | 6 кПа/мин __ 1 кПа/мин __
| Сопротивление тканей на проникновение воды путем создания гидростатического давления после стирки (Водоупорность после стирки) | ГОСТ 3816-82 (ИСО 811-81) Приложение 3. ГОСТ Р ИСО 6330-2014 | см.вод.ст. (мм.вод.ст.) |  | 6 кПа/мин __ 1 кПа/мин __ режим обработки проб: ___________________
| Сопротивление тканей на проникновение воды путем создания гидростатического давления после стирки (Водоупорность после стирки) | ГОСТ 3816-82 (ИСО 811-81) Приложение 3. ГОСТ ISO 6330-2011 | см.вод.ст. (мм.вод.ст.) |  | 6 кПа/мин __ 1 кПа/мин __ режим обработки проб: ___________________
| Водоупорность в исходном виде | ГОСТ ISO 811-2021 | см.вод.ст. (мм.вод.ст.) |  | 6 кПа/мин __ 1кПа/мин __ мбар.вод.ст. __
| Водоупорность после стирки | ГОСТ ISO 811-2021, ГОСТ Р ИСО 6330-2014 | см.вод.ст. (мм.вод.ст.) |  | 6 кПа/мин __ 1 кПа/мин __ мбар.вод.ст. __ режим обработки проб: ___________________
| Водоупорность после стирки | ГОСТ ISO 811-2021, ГОСТ ISO 6330-2011 | см.вод.ст. (мм.вод.ст.) |  | 6 кПа/мин __ 1 кПа/мин __ мбар.вод.ст. __ режим обработки проб: ___________________
| Сопротивление тканей на проникновение воды путем создания гидростатического давления после истирания (Водоупорность после истирания) | DIN EN 530:2010-12 Метод 2, ГОСТ 3816-82 Приложение 3 | см.вод.ст. (мм.вод.ст.) |  | 6 кПа/мин __ 1 кПа/мин __ мбар.вод.ст. __ 9 кПа __ 12 кПа __ количество циклов: ________________
| Водонепроницаемость ткани под гидростатическим давлением после истирания (Водоупорность после истирания) | DIN EN 530:2010-12 Метод 2, ISO 811:2018 Второе издание 2018-03 | см.вод.ст. (мм.вод.ст.) |  | 6 кПа/мин __ 1 кПа/мин __ мбар.вод.ст. __ 9 кПа __ 12 кПа __ количество циклов: ________________
| Водоупорность после истирания | ГОСТ ISO 811-2021, DIN EN 530:2010-12 Метод 2 | см.вод.ст. (мм.вод.ст.) |  | 6 кПа/мин __ 1 кПа/мин __ мбар.вод.ст. __ 9 кПа __ 12 кПа __ количество циклов: ________________
| Сопротивление тканей на проникновение воды путем создания гидростатического давления после 1 000 циклов истирания при 9 кПа (Водоупорность после 1 000 циклов истирания при 9 кПа) | ГОСТ EN 343-2021 п.5.3, DIN EN 530:2010-12 Метод 2, ГОСТ 3816-82 Приложение 3 | см.вод.ст. (мм.вод.ст.) |  | 6 кПа/мин __ 1 кПа/мин __ мбар.вод.ст. __
| Сопротивление тканей на проникновение воды путем создания гидростатического давления после 25 000 циклов истирания при 9 кПа (Водоупорность после 25 000 циклов истирания при 9 кПа) | ГОСТ EN 343-2021 п.5.3, ГОСТ ISO 12947-2-2021, ГОСТ 3816-82 Приложение 3 | см.вод.ст. (мм.вод.ст.) |  | 6 кПа/мин __ 1 кПа/мин __ мбар.вод.ст. __
| Водонепроницаемость ткани под гидростатическим давлением после 1 000 циклов истирания при 9 кПа (Водоупорность после 1 000 циклов истирания при 9 кПа) | ГОСТ EN 343-2021 п.5.3, DIN EN 530:2010-12 Метод 2, ISO 811:2018 Второе издание 2018-03 | см.вод.ст. (мм.вод.ст.) |  | 6 кПа/мин __ 1 кПа/мин __ мбар.вод.ст. __
| Водонепроницаемость ткани под гидростатическим давлением после 25 000 циклов истирания при 9 кПа (Водоупорность после 25 000 циклов истирания при 9 кПа) | ГОСТ EN 343-2021 п.5.3, ГОСТ ISO 12947-2-2021, ISO 811:2018 Второе издание 2018-03 | см.вод.ст. (мм.вод.ст.) |  | 6 кПа/мин __ 1 кПа/мин __ мбар.вод.ст. __
| Водоупорность после 1 000 циклов истирания при 9 кПа | ГОСТ EN 343-2021 п.5.3, DIN EN 530:2010-12 Метод 2, ГОСТ ISO 811-2021 | см.вод.ст. (мм.вод.ст.) |  | 6 кПа/мин __ 1 кПа/мин __ мбар.вод.ст. __
| Водоупорность после 25 000 циклов истирания при 9 кПа | ГОСТ EN 343-2021 п.5.3, ГОСТ ISO 12947-2-2021, ГОСТ ISO 811-2021 | см.вод.ст. (мм.вод.ст.) |  | 6 кПа/мин __ 1 кПа/мин __ мбар.вод.ст. __
| Водонепроницаемость ткани под гидростатическим давлением после предварительной обработки многократным изгибом: | ГОСТ ISO 7854-2019 метод A - метод Де Меттиа, ГОСТ ISO 811-2021 | см.вод.ст. (мм.вод.ст.) |  | 6 кПа/мин __ 1 кПа/мин __ мбар.вод.ст. __
| Водонепроницаемость ткани под гидростатическим давлением после предварительной обработки многократным изгибом: | ГОСТ ISO 7854-2019 метод С - метод сжатия/изгиба, ГОСТ ISO 811-2021 | см.вод.ст. (мм.вод.ст.) |  | 6 кПа/мин __ 1 кПа/мин __ мбар.вод.ст. __
| Водонепроницаемость ткани под гидростатическим давлением после предварительной обработки топливом и маслом | ГОСТ EN 343-2021 (5.1.3.5), ГОСТ ISO 811-2021 | см.вод.ст. (мм.вод.ст.) |  | 6 кПа/мин __ 1 кПа/мин __ мбар.вод.ст. __
| Маслотталкивание в исходном виде | ГОСТ 11209-2014 | балл
| Маслотталкивание после стирок | ГОСТ 11209-2014 ГОСТ Р ИСО 6330-2014 | балл |  | режим обработки: ________________
| Маслонепроницаемость в исходном виде | ГОСТ Р ИСО 14419-2015 | степень
| Маслонепроницаемость после стирки | ГОСТ Р ИСО 14419-2015, ГОСТ Р ИСО 6330-2014 | степень |  | режим обработки: ________________
| Нефтеотталкивание в исходном виде | ГОСТ 11209-2014 | балл
| Нефтеотталкивание после стирки | ГОСТ 11209-2014, ГОСТ Р ИСО 6330-2014 | балл |  | режим обработки: ________________
| Стойкость ткани к действию нефтепродуктов | ГОСТ 11209-2014, ГОСТ 29104.12-91, ГОСТ 29104.4 | %
| Кислотонепроницаемость в исходном виде | ГОСТ 11209-2014 | час
| Кислотонепроницаемость после стирок | ГОСТ 11209-2014, ГОСТ Р ИСО 6330-2014 | час |  | режим обработки: ________________
| Потеря прочности после воздействия кислоты (кислотостойкость) | ГОСТ 11209-2014 | %
| Огнестойкость после 50-кратной мокрой обработки | ГОСТ 11209-2014, ГОСТ Р ИСО 6330-2014 |  |  | режим обработки: ________________
| Огнестойкость в исходном виде | ГОСТ ISO 15025-2019 метод А
| Огнестойкость в исходном виде | ГОСТ ISO 15025-2019 метод В
| Огнестойкость после стирки | ГОСТ ISO 15025-2019, ГОСТ Р ИСО 6330-2014 метод А |  |  | режим обработки: ________________
| Огнестойкость после стирки | ГОСТ ISO 15025-2019, ГОСТ Р ИСО 6330-2014 метод В |  |  | режим обработки: ________________
| Паропроницаемость | ISO 15496:2018 | г/м²⋅Па⋅ч
| Сопротивление проникновению пара (Ret) | ГОСТ ISO 11092-2021 | м²Па/Вт
| Тепловое сопротивление (Rct) | ГОСТ ISO 11092-2021 | м²К/Вт
| Суммарное тепловое сопротивление | ГОСТ 20489-75 | м² ·°С/Вт
| Прочность адгезии покрытия | ГОСТ Р ИСО 2411-2014 | Н/50 мм
| Сопротивление разрушению тканей при многократном изгибе | ГОСТ ISO 7854-2019 Метод А - метод Де Меттиа | Килоцикл
| Сопротивление разрушению тканей при многократном изгибе | ГОСТ ISO 7854-2019 Метод С (сжатия-изгиба) | Килоцикл
| Устойчивости к расслоению после стирок | ГОСТ Р ИСО 6330-2014 (после каждых 5 стирок + 1 цикл сушки) | композитная мембрана не расслаивается; отдельные компоненты не распадаются; нет пузырей и опрессовки (больше 3мм) |  | режим обработки: ________________ количество стирок: ________________
| Цветовое различие | ГОСТ Р ИСО 105-J03-2014 | СIELAB
| Координата цветности | ГОСТ 12.4.281-2021(ISO 20471:2013 + Amd 1:2016)
| Минимальный коэффициент яркости | ГОСТ 12.4.281-2021 (ISO 20471:2013 + Amd 1:2016)
| Маслонепроницаемость в исходном виде | ГОСТ Р ИСО 14419-2015 | балл
| Маслонепроницаемость после стирки | ГОСТ Р ИСО 14419-2015, ГОСТ Р ИСО 6330-2014 | балл
| Термостойкость | ГОСТ ISO 17493-2021
| Индекс ограниченного распространения пламени | ГОСТ ISO 14116-2016 |  |  |  | действителен до 31.12.2025, с 01.01.2026г.вступит в силу ГОСТ ISO 14116-2022
| Устойчивость окраски к воздействию света | ГОСТ 9733.3-83 | балл |  | Метод:
| Устойчивость окраски к воздействию света | ГОСТ Р ИСО 105-B02-2015 | балл |  | Метод:
| Устойчивость окраски к воздействию стирки | ГОСТ 9733.4-83 | балл |  | Номер стирки:
| Устойчивость окраски к воздействию стирки | ГОСТ Р ИСО 105-С06-2011 | балл |  | Метод:
| Устойчивость окраски к воздействию пота | ГОСТ 9733.6-83 | балл |  | Метод:
| Устойчивость окраски к воздействию пота | ГОСТ Р ИСО 105-E04-2014 | балл |  | Тип смежной ткани DW__ TW__ однокомпонентная__
| Устойчивость окраски к дистиллированной воде | ГОСТ 9733.5-83 | балл
| Устойчивость окраски к воде | ГОСТ Р ИСО 105-Е01-2016 | балл
| Устойчивость окраски к органическим растворителям | ГОСТ 9733.13-83 | балл
| Устойчивость окраски к химической чистке | ГОСТ 27323-87 | балл
| Устойчивость окраски к действию сухой химической чистки с применением перхлорэтиленового растворителя | ГОСТ Р ИСО 105-D01-2011 | балл |  |  | ГОСТ Р ИСО 105-D01-2011 отменяется с 01.01.2026 в связи с введением в действие ГОСТ ISO 105-D01-2023
| Устойчивость окраски к глажению | ГОСТ 9733.7-83 | балл
| Устойчивость окраски к горячему прессованию | ГОСТ Р 57460-2017 (ИСО 105-X11:1994) | балл
| Устойчивость окраски к трению (сухому и мокрому трению) | ГОСТ 9733.27-83 | балл
| Устойчивость окраски к трению (сухому и мокрому трению) | ГОСТ Р ИСО 105-Х12-2018 | балл
| Устойчивость окраски к трению (сухому и мокрому трению) | ГОСТ ISO 105-Х12-2014 | балл
| Устойчивость окраски после 25 стирок | ГОСТ Р ИСО 6330-2014, ГОСТ 9733.0-83 п. 4 | балл |  | режим обработки: ________________
| Определения удельного поверхностного электрического сопротивления | ГОСТ 19616-74 | Ом
| Домашняя стирка | ГОСТ Р ИСО 6330-2014 | - |  | режим обработки: ________________
| Домашняя стирка | ГОСТ ISO 6330-2011 |  |  | режим обработки: ________________
| Количественный химический анализ* | ГОСТ ИСО 1833-2001 | %
| Влагоотводящие свойства с изнаночной стороны в исходном виде | Метод БТК | см с
| Влагоотведение | DS-263 | с
| Влагоотведение после стирки | DS-263, DS-179 | с
* показатель определяется в ЦХЛ ООО БТК Текстиль
Информация заполняется Заказчиком
Подписывая данную заявку, заявитель подтверждает, что: - ознакомлен с методами и методиками проведения исследований (испытаний) и измерений; - ознакомлен с положением, что объекты испытаний, подвергшиеся разрушающим методам испытаний, возврату не подлежат; - обязуется предоставить объекты испытаний и все необходимые сопроводительные документы для проведения лабораторных испытаний; - несет полную ответственность за качество проведения отбора объектов испытаний; - несет полную ответственность за достоверность предоставленной информации и документов; - обязуется выполнять все требования к проведению вышеуказанных работ; - обязуется оплатить все расходы на проведение вышеуказанных работ.
Заявитель уведомлен и согласен с тем, что часть работ может быть выполнена на основании договора субподряда.
Заявитель уведомлен и согласен с тем, что результаты могут быть предоставлены в упрощенном виде.
После проведения испытаний объекты испытаний (образцы) следует (укажите необходимое):
вернуть заказчику
утилизировать согласно процедуре в лаборатории после одного месяца хранения
предоставить первичные записи
утилизировать по согласованию с заказчиком после трех месяцев хранения
предоставить акт выполненных работ
предоставить протокол испытаний
Дата составления заявки |  | Должность Заказчика |  | Подпись Заказчика | ФИО Заказчика
Информация заполняется работником Лаборатории
Дата поступления образцов в Лабораторию
Срок исполнения работ
Ответственный за выполнение работ
Анализ заявки |  | кадровое обеспечение соответствует
конфликта интересов нет
ресурсами обеспечено
работа может быть выполнена
Предоставление результатов до
Предоставить протокол до
Дата анализа заявки |  | Должность работника Лаборатории |  | Подпись работника Лаборатории | ФИО работника Лаборатории